## Sheet1
Travaux d'amenagement
PRIX N° |  | 301 | QUANTITE TOTALE |  |  |  |  | 0
DESIGNATION |  | Béton pour forme dosé à 150Kg/m3(m3)
CODE | DESIGNATION | U | QUANTITES | PRIX UNITAIRE | MAIN D'ŒUVRE | MATERIAUX | MATERIEL OUTILLAGE | TOTAL
A -MAIN D'ŒUVRE
1003 | Ingénieur 2 | h | 0 | 3289.46 | 0
1005 | conducteur des travaux | h | 0 | 2653.42 | 0
1006 | chef de chantier | h | 0.1066667 | 2297.23 | 245.03
1007 | chef d'équipe | h | 0.5333333 | 1075.6 | 573.65
1008 | maçon | h | 4 | 778.44 | 3113.76
1009 | électricien -plombier | h | 0 | 778.44 | 0
1010 | peintre | h | 0 | 778.44 | 0
1011 | soudeur | h | 0 | 778.44 | 0
1012 | conducteur d'engin | h | 0 | 1075.6 | 0
1013 | charpentier | h | 0 | 746.63 | 0
1014 | ferrailleur | h | 0 | 721.18 | 0
1015 | cantonnier | h | 0 | 680.92 | 0
1016 | manœuvre | h | 8 | 680.92 | 5447.36
1017 | chauffeur | h | 0 | 778.44 | 0
9379.8
B - MATERIAUX
2006 | Acier | kg | 0 | 0 |  | 0
2007 | Fil recuit | kg | 0 | 0 |  | 0
2008 | Moellon brut(blocage) | m3 | 0 | 0 |  | 0
2010 | Moellon prétaillé 20 x 20 x 20 | u | 0 | 0 |  | 0
2011 | brique pleine | u | 0 | 0 |  | 0
2013 | pierre cassée | m3 | 0.7 | 50000 |  | 35000
2015 | ciment CPA 45 | kg | 150 | 500 |  | 75000
2017 | sable | m3 | 0.45 | 22500 |  | 10125
2018 | gravillon 15/25 | m3 | 0.35 | 50000 |  | 17500
2020 | eau | m3 | 0.17 | 100 |  | 17
2021 | planche sapin(coffrage) | m2 | 0 | 0 |  | 0
2024 | bois rond | u | 0 | 0 |  | 0
2025 | pointe | kg | 0 | 0 |  | 0
- |  |  | 0 | 0 |  | 0
- |  |  | 0 | 0 |  | 0
- |  |  | 0 | 0 |  | 0
- |  |  | 0 | 0 |  | 0
- |  |  | 0 | 0 |  | 0
137642
C - MATERIEL - OUTILLAGE
3001 | Betonnière | h | 0 | 0 |  |  | 0
3002 | Pervibrateur | h | 0 | 0 |  |  | 0
3003 | Motopompe | h | 0 | 0 |  |  | 0
3004 | Groupe éléctrogène | h | 0 | 0 |  |  | 0
3007 | véhicule de liaison-Camionnette | h | 0 | 0 |  |  | 0
3008 | camion à benne | h | 0 | 0 |  |  | 0
3013 | outillage | fft | 0.15 | 3200 |  |  | 480
480
COEFFICIENT K1 |  | 1.2 |  |  | DEBOURSES (D) |  |  | 147501.8
RENDEMENT R = |  | 1 |  |  | PRIX UNITAIRE = D * K1 / R |  |  | 177002.16
301 : Béton pour forme dosé à 150Kg/m3(m3) : 0 x 177002.16 = 0 Ariary